## Equipamentos_Realizados
| Equipamento | Data execução - 2024 | Data execução - 2023 | Dias | *Movimentos do STK fora utilização PV's | Somente 1 - IJ-125 em 20/11/2023
| IJ-044 | 2024-05-26 | 2023-05-28 | 364 | *Terminar as dimensões
| IJ-046 | 2024-01-28 | 2023-02-12 | 350 | *Informações sobre equipamentos - injs/injif
| IJ-117 | 2024-02-10 | 2023-02-18 | 357 | *Tipo composto rodando no equipamento
| IJ-118 | 2024-02-11 | 2023-02-11 | 365 | *Qntd cavidades do equipamento
| IJ-119 | 2024-02-10 | 2023-02-18 | 357 | *Medição fuso REP x Original
| IJ-120 | 2024-02-24 | 2023-02-13 | 376 | *Delta entre menor medida de um e maior do outro
| IJ-121 | 2024-02-25 | 2023-02-18 | 372 | *Delta de fabricação LGMT
| IJ-122 | 2024-02-24 | 2023-03-05 | 356 | *Delta de fusos usados
| IJ-123 | 2024-02-11 | 2023-02-19 | 357 | *Delta de um original REP
| IJ-124 | 2024-02-07 | 2023-02-25 | 347 | *Dureza fuso(rosca) novo x pior usado
CSS Prime | IJ-125 | 2023-11-20 | 2023-03-19 | 246 | *Verificar riscos na crista do fuso(rugosidade)
| IJ-129 | 2024-02-25 | 2023-03-04 | 358 | *Espessura dureza
CSS Prime | IJ-130 | 2024-05-18 | 2023-02-19 | 454 | *Nº OS LGMT na planilha
| IJ-131 | 2024-02-25 | 2023-02-25 | 365
| IJ-132 | 2024-02-18 | 2023-01-18 | 396
| IJ-133 | 2024-03-02 | 2023-03-11 | 357
| IJ-134 | 2024-03-02 | 2023-03-11 | 357
| IJ-135 | 2024-03-02 | 2023-03-26 | 342
CSS Prime | IJ-136 | 2024-05-18 | 2023-03-12 | 433
| IJ-137 | 2024-03-17 | 2023-03-19 | 364
| IJ-138 | 2024-03-16 | 2023-03-19 | 363
| IJ-139 | 2024-03-03 | 2023-03-12 | 357
| IJ-151 | 2024-03-09 | 2023-04-02 | 342
| IJ-152 | 2024-03-09 | 2023-03-26 | 349
| IJ-155 | 2024-03-16 | 2023-03-26 | 356
CSS Prime | IJ-156 | 2024-05-19 | 2023-03-19 | 427
| IJ-164 | 2024-03-17 | 2023-03-11 | 372

## Cilindro
|  |  | Real | Tolerância
|  |  | 20 | -0,0 | +0,02
| Equipamento | A | B | C | D | E | Máximo | Mínimo | 27 | equipamentos
IJ-135 | * | 20.12 | 20.14 | 20.2 | 20.25 | 20.25 | 20.25 | 20.12
IJ-151 | ** | 20.01 | 20.02 | 20.03 | 20.03 | 20.03 | 20.03 | 20.01
IJ-152 | *** | 20.01 | 20.03 | 20.03 | 20.04 | 20.05 | 20.05 | 20.01 | Pontos medidos | 140
| IJ-044 | 20.05 | 20.05 | 20.05 | 20.05 | 20.05 | 20.05 | 20.05 | "OK" | 36 | Súbito + micrômetro
| IJ-046 | 20.06 | 20.07 | 20.1 | 20.11 | 20.15 | 20.15 | 20.06 | Não OK | 104
| IJ-117 | 20.05 | 20.03 | 20.03 | 20.03 | 20.03 | 20.05 | 20.03
| IJ-118 | 20.02 | 20.06 | 20.07 | 20.12 | 20.17 | 20.17 | 20.02
| IJ-119 | 20.04 | 20.07 | 20.13 | 20.16 | 20.25 | 20.25 | 20.04
| IJ-120 | 20.04 | 20.04 | 20.05 | 20.06 | 20.07 | 20.07 | 20.04
| IJ-121 | 20.04 | 20 | 20.01 | 20.01 | 20.01 | 20.04 | 20
| IJ-122 | 20.02 | 20.12 | 20.14 | 20.14 | 20.15 | 20.15 | 20.02
| IJ-123 | 20.02 | 20.03 | 20.02 | 20.04 | 20.05 | 20.05 | 20.02
| IJ-124 | 20.04 | 20.04 | 20.04 | 20.04 | 20.05 | 20.05 | 20.04
| IJ-125 | - | - | - | - | - | - | -
| IJ-129 | 20.04 | 20.05 | 20.05 | 20.05 | 20.06 | 20.06 | 20.04
| IJ-130 | 20.04 | 20.05 | 20.06 | 20.06 | 20.08 | 20.08 | 20.04
| IJ-131 | 20.04 | 20.01 | 20.02 | 20.03 | 20.04 | 20.04 | 20.01
| IJ-132 | 20.05 | 20.03 | 20.02 | 20.02 | 20.02 | 20.05 | 20.02
| IJ-133 | 20.03 | 20.01 | 20 | 20 | 20.01 | 20.03 | 20
| IJ-134 | 20.05 | 20.06 | 20.12 | 20.14 | 20.15 | 20.15 | 20.05
| IJ-136 | 20.02 | 20.03 | 20.04 | 20.04 | 20.05 | 20.05 | 20.02
| IJ-137 | 20.04 | 20.22 | 20.3 | 20.35 | 20.39 | 20.39 | 20.04
| IJ-138 | 20.04 | 20.01 | 20.01 | 20.01 | 20.02 | 20.04 | 20.01
| IJ-139 | 20.02 | 20.05 | 20.05 | 20.05 | 20.07 | 20.07 | 20.02
| IJ-155 INF | 20.04 | 20 | 20.03 | 20.32 | 20.44 | 20.44 | 20
| IJ-155 SUP | 20.24 | 20.24 | 20.34 | 20.4 | 20.47 | 20.47 | 20.24
| IJ-156 | 20.02 | 20.03 | 20.03 | 20.03 | 20.03 | 20.03 | 20.02
| IJ-164 | 20.03 | 20.01 | 20.02 | 20.02 | 20.02 | 20.03 | 20.01

## Rosca
|  |  | Real | Tolerância
|  |  | 19.92 | -0,02 | +0,00
| Equipamento | A | B | C | D | Máximo | Mínimo
IJ-135 | * | 19.5 | 19.43 | 19.33 | 18.02 | 19.5 | 18.02
IJ-151 | ** | 19.89 | 19.82 | 19.8 | 19.73 | 19.89 | 19.73
IJ-152 | *** | 19.83 | 19.87 | 19.9 | 19.76 | 19.9 | 19.76 | Pontos medidos | 112
| IJ-044 | 19.65 | 19.6 | 19.65 | 19.46 | 19.65 | 19.46 | "OK" | 6
| IJ-046 | 19.48 | 19.3 | 19.3 | 19 | 19.48 | 19 | Dúvidas | 7
x | IJ-117 | 19.92 | 19.75 | 19.85 | 19.82 | 19.92 | 19.75 | Não OK | 99 | Projetor perfil / Máquina 3D
| IJ-118 | 19.79 | 19.57 | 19.54 | 19.38 | 19.79 | 19.38
| IJ-119 | 19.94 | 19.77 | 19.49 | 18.73 | 19.94 | 18.73
| IJ-120 | 19.57 | 19.5 | 19.57 | 19.5 | 19.57 | 19.5
| IJ-121 | 19.76 | 19.76 | 19.72 | 19.54 | 19.76 | 19.54
| IJ-122 | 19.76 | 19.57 | 19.44 | 18.64 | 19.76 | 18.64
| IJ-123 | 19.91 | 19.9 | 19.87 | 19.74 | 19.91 | 19.74
| IJ-124 | 19.4 | 19.35 | 19.4 | 19.32 | 19.4 | 19.32
| IJ-125 | - | - | - | - | - | -
| IJ-129 | 19.9 | 19.82 | 19.83 | 19.82 | 19.9 | 19.82
| IJ-130 | 19.68 | 19.87 | 19.87 | 19.73 | 19.87 | 19.68
| IJ-131 | 20.03 | 20.04 | 20.05 | 20.01 | 20.05 | 20.01
| IJ-132 | 19.66 | 19.7 | 19.74 | 19.68 | 19.74 | 19.66
| IJ-133 | 19.32 | 19.28 | 19.38 | 19.32 | 19.38 | 19.28
| IJ-134 | 19.66 | 19.41 | 19.23 | 18.8 | 19.66 | 18.8
x | IJ-136 | 19.88 | 19.9 | 19.88 | 19.73 | 19.9 | 19.73
| IJ-137 | 19.81 | 19.35 | 19.05 | 17.75 | 19.81 | 17.75
| IJ-138 | 20.01 | 20.04 | 20.07 | 19.98 | 20.07 | 19.98
| IJ-139 | 19.8 | 19.56 | 19.5 | 19.36 | 19.8 | 19.36
| IJ-155 INF | 19.25 | 19.3 | 18.91 | 17.76 | 19.3 | 17.76
| IJ-155 SUP | 19.8 | 19.78 | 19.73 | 19.74 | 19.8 | 19.73
| IJ-156 | 19.84 | 19.84 | 19.72 | 19.58 | 19.84 | 19.58
| IJ-164 | 19.88 | 19.8 | 19.79 | 19.76 | 19.88 | 19.76

## Delta
| LGMT | 0.08 | DELTA |  | CAMISA |  |  | ROSCA
[5 empty] | Equipamento | Maximo | Minimo | Equipamento | Maximo | Minimo
| REP | 0.04 |  |  | * | 20.25 | 20.12 | * | 19.5 | 18.02
|  |  | Equipamento | Delta | ** | 20.03 | 20.01 | ** | 19.89 | 19.73
IJ-135 |  |  | * | 2.23 | *** | 20.05 | 20.01 | *** | 19.9 | 19.76
IJ-151 |  |  | ** | 0.3 | IJ-044 | 20.05 | 20.05 | IJ-044 | 19.65 | 19.46
IJ-152 |  |  | *** | 0.29 | IJ-046 | 20.15 | 20.06 | IJ-046 | 19.48 | 19
|  |  | IJ-044 | 0.59 | IJ-117 | 20.05 | 20.03 | IJ-117 | 19.92 | 19.75
|  |  | IJ-046 | 1.15 | IJ-118 | 20.17 | 20.02 | IJ-118 | 19.79 | 19.38
|  |  | IJ-117 | 0.3 | IJ-119 | 20.25 | 20.04 | IJ-119 | 19.94 | 18.73
|  |  | IJ-118 | 0.79 | IJ-120 | 20.07 | 20.04 | IJ-120 | 19.57 | 19.5
|  |  | IJ-119 | 1.52 | IJ-121 | 20.04 | 20 | IJ-121 | 19.76 | 19.54
|  |  | IJ-120 | 0.57 | IJ-122 | 20.15 | 20.02 | IJ-122 | 19.76 | 18.64
|  |  | IJ-121 | 0.5 | IJ-123 | 20.05 | 20.02 | IJ-123 | 19.91 | 19.74
|  |  | IJ-122 | 1.51 | IJ-124 | 20.05 | 20.04 | IJ-124 | 19.4 | 19.32
|  |  | IJ-123 | 0.31 | IJ-125 | - | - | IJ-125 | - | -
|  |  | IJ-124 | 0.73 | IJ-129 | 20.06 | 20.04 | IJ-129 | 19.9 | 19.82
|  |  | IJ-125 | #VALUE! | IJ-130 | 20.08 | 20.04 | IJ-130 | 19.87 | 19.68
|  |  | IJ-129 | 0.24 | IJ-131 | 20.04 | 20.01 | IJ-131 | 20.05 | 20.01
|  |  | IJ-130 | 0.4 | IJ-132 | 20.05 | 20.02 | IJ-132 | 19.74 | 19.66
|  |  | IJ-131 | 0.03 | IJ-133 | 20.03 | 20 | IJ-133 | 19.38 | 19.28
|  |  | IJ-132 | 0.39 | IJ-134 | 20.15 | 20.05 | IJ-134 | 19.66 | 18.8
|  |  | IJ-133 | 0.75 | IJ-136 | 20.05 | 20.02 | IJ-136 | 19.9 | 19.73
|  |  | IJ-134 | 1.35 | IJ-137 | 20.39 | 20.04 | IJ-137 | 19.81 | 17.75
|  |  | IJ-136 | 0.32 | IJ-138 | 20.04 | 20.01 | IJ-138 | 20.07 | 19.98
|  |  | IJ-137 | 2.64 | IJ-139 | 20.07 | 20.02 | IJ-139 | 19.8 | 19.36
|  |  | IJ-138 | 0.06 | IJ-155 INF | 20.44 | 20 | IJ-155 INF | 19.3 | 17.76
|  |  | IJ-139 | 0.71 | IJ-155 SUP | 20.47 | 20.24 | IJ-155 SUP | 19.8 | 19.73
|  |  | IJ-155 INF | 2.68 | IJ-156 | 20.03 | 20.02 | IJ-156 | 19.84 | 19.58
|  |  | IJ-155 SUP | 0.74 | IJ-164 | 20.03 | 20.01 | IJ-164 | 19.88 | 19.76
|  |  | IJ-156 | 0.45
|  |  | IJ-164 | 0.27

## Dureza
Original (REP) | LGMT | Equipamento | Medição | >53Hrc
|  | * | 55Hrc | *
53RC | 56RC | ** | 60Hrc | **
|  | *** | 47Hrc | IJ-046
|  | ?? | 29Hrc | IJ-117
|  | IJ-044 | 52 Hrc | IJ-119
|  | IJ-046 | 56Hrc | IJ-120
|  | IJ-117 | 55Hrc | IJ-121
|  | IJ-118 | 50Hrc | IJ-122
|  | IJ-119 | 54Hrc | IJ-123
|  | IJ-120 | 56Hrc | IJ-124
|  | IJ-121 | 59Hrc | IJ-129
|  | IJ-122 | 59Hrc | IJ-130
|  | IJ-123 | 58Hrc | IJ-131
|  | IJ-124 | 58Hrc | IJ-132
|  | IJ-125 | - | IJ-133
|  | IJ-129 | 55Hrc | IJ-136
|  | IJ-130 | 54Hrc | IJ-138
|  | IJ-131 | 54Hrc | IJ-139
|  | IJ-132 | 62Hrc | IJ-156
|  | IJ-133 | 62Hrc | IJ-164
|  | IJ-134 | 49Hrc
|  | IJ-136 | 56Hrc
|  | IJ-137 | 32Hrc
|  | IJ-138 | 55Hrc
|  | IJ-139 | 54Hrc
|  | IJ-155 | 29Hrc
|  | IJ-156 | 55Hrc
|  | IJ-164 | 56Hrc

## Guardadas
** | 0.3 | 60 HRC
IJ-121 | 0.5 | 59 HRC
IJ-131 | 0.03 | 54 HRC
IJ-132 | 0.39 | 62 HRC
IJ-133 | 0.75 | 62 HRC
IJ-138 | 0.06 | 56 HRC
IJ-164 | 0.27 | 56 HRC